## TDSheet
Công ty TNHH CCL Design Việt Nam CCL Design Vietnam Co. Ltd | [18 empty] | Mức độ kiểm tra Inspection Level |  |  | Số tham chiếu REF NO: |  |  |  | CCL-Seal-30952 |  |  |  | Approved
Thông số kỹ thuật sản phẩm tiêu chuẩn In Nhãn cho máy Letter Press, Flexo và Brotech SEAL PRINTING STANDARD PRODUCT SPECIFICATION FOR LETTER PRESS, FLEXO AND BROTECH MACHINES | [18 empty] | Kiểm soát HSF ngặt |  |  | Spec 4783 |  |  |  | RoHS Compliance
Khách hàng Custommer |  |  | Mã Sản phẩm Part No. |  |  |  |  | Tên linh kiện Part name | [10 empty] | Phiên bản Version |  |  |  | Kích thước SP Product size (mm) | [6 empty] | Đường kính Diameter (mm)
DEMO_CUSTOMER_4 |  |  | DEMO-FX-001 |  |  |  |  | Demo Flexo A | [10 empty] | 0 |  |  |  | 252.75 |  |  | x | 63.5 |  |  | 0
THÔNG TIN IN / Printing information
Quy trình Process |  | Nguyên liệu Material code | Loại Nguyên liệu | Độ dày NL Material Thickness |  |  | Cỡ nguyên liệu Material Size |  |  |  | Lô dán bản in Cylinders (Teeth) |  | Mức độ Length pitch |  | Tốc độ Speed (m/min) |  |  | Lực căng đầu máy in |  |  | Lực căng cuối máy in |  |  | Lực căng trục cuốn hàng |  |  | Pcs/Bản in Plate cavity |  |  | Lực căng TENSION
(GALLUS) PRINT / In nhãn máy Flexo |  | Màng PP 0.375 |  | 0.375 |  |  | 0.375x270x400000 |  |  |  | 85 |  | 269.87 |  | 20-30 |  |  | 50-1000 |  |  | 50-1000 |  |  | - |  |  | 4 |  |  | -
BROTECH PRINT FL4 / In nhãn máy Brotech FL4 | [10 empty] | 85 |  | 269.87 |  | 20-30 |  |  | 50-1000 |  |  | 50-1000 |  |  | - |  |  | 4 |  |  | -
THÔNG TIN CẮT / Cutting information
Quy trình Process |  | Nguyên liệu ép dán Lamination | Cỡ nguyên liệu Material Size | Lô gắn dao cắt |  |  | Tên dao cắt Cutter name |  |  |  | Cái / tờ Pcs / Sheet | Pcs/Lần cắt Cutting cavity |  | Mức độ Length pitch | Quy cách đóng gói Packing standuct |  | Tốc độ kéo giấy Paper feed speed |  | Tốc độ cắt Cutting speed |  |  | Áp lực cắt Cutting pressure |  |  |  |  | Lực căng đầu Head tension |  |  |  | Lực căng trục cuốn Roll tension
BAYTRA LAMINATE & CUT/ Ép dán và cắt Baytra |  | SDKMZ10164 | 0.15x7x50000 | 85 |  |  | VF00062R-5E00062 REV1 |  |  |  | 1 | 4 |  | 269.87 | 100 |  | - |  | 8-20 |  |  | - |  |  |  |  | - |  |  |  | -
BAYTRA LAMINATE & CUT/ Ép dán và cắt Baytra |  | SDKT0506H | 0.065x300x500000 | 85 |  |  | VF00063R-5E00063 REV1 |  |  |  | 1 | 4 |  | 269.87 | 100 |  | - |  | 8-20 |  |  | - |  |  |  |  | - |  |  |  | -
BAYTRA LAMINATE & CUT/ Ép dán và cắt Baytra |  | SDKT0382H | 0.044x300x1000000 | 85 | [6 empty] | 1 | 4 |  | 269.87 | 100 |  | - |  | 8-20 |  |  | - |  |  |  |  | - |  |  |  | -
THÔNG TIN MỰC IN / Ink information
STT/ No | Màu / Color |  | Mã mực Ink code |  | Tên mực Ink description | [7 empty] | Hãng Brand |  | Lô cấp mực Anilox |  |  |  | Mã khuôn in |  |  | Áp lực |  |  | Công suất UV UV Power |  |  |  | Công suất IR IR Power
1 | Matt Clear |  | FI3 |  | FIRST CURE-0349-103 | [7 empty] | Junjie |  | 800 |  |  |  | Truc phu |  |  | Lan 1 mat sau |  |  | 100
2 | Matt Clear |  | FI3 |  | FIRST CURE-0349-103 | [7 empty] | Junjie |  | 800 |  |  |  | Truc phu |  |  | Lan 2 mat tren |  |  | 100
3 | Pantone Silver 10077C |  | FL108 |  | (FL108) Silver 10077C | [7 empty] | CCL MIX |  | 800 |  |  |  | FP0818 |  |  | Lan 2 mat tren |  |  | 100
4 | Pantone Silver 10077C |  | FL114 |  | Silver 10077C | [7 empty] | CCL MIX |  | 800Line(2.0BCM) NBTH |  |  |  | BTH1029 |  |  | Brotech , muc them 7% varnish |  |  | 100
5 | Dau bong UV 1069 |  | UV50 |  | Dau bong UV 1069 ( 1tin/20kg) | [7 empty] | TOYO |  | 85 |  |  |  | FP0826 |  |  | Lan 2 mat tren |  |  | 100
Ghi chú Remark | Gallus phu varnish 2 mat bat corona & in mat tren (FP0818,FP0826) , Brotech in mat sau (BTH1029) ko bat corona , dung mong tay luc vua tam de cao muc 5 lan , ko bong muc ok , gallus in do b/n : 269.87 +-0.3 , anilox rua sach & check bang may retex | [14 empty] | Ghi chú Remark |  | Tuân thủ layout, WI , Sau khi cắt, gập sản phẩm lại theo mẫu , kt lech lo. xung quanh cua sp
Lại/ REV | Nội dung Contents |  |  | Ngày Date |  | Bởi By |  |  | Lại Rev | Nội dung Contents | [5 empty] | Ngày Date |  | Bởi By |  | Người tạo R&D Issued by R&D |  |  |  |  | Xác nhận bởi R&D Confirmed by R&D |  |  | Xác nhận bởi PD Confirmed by PD |  |  | "Xác nhận của QA Confirm by QA"
1 | test run before MP |  |  | 10/04/2026 |  | LEEYW
LEEYW
[20 empty] | Date: …../…./….. |  |  |  |  | Date: …../…./….. |  |  | Date: …../…./….. |  |  | Date: …../…./…..