## HƯỚNG DẪN - GUIDE
CHECKLIST IPQC THEO NHÓM ĐẶC TÍNH — SONG NGỮ VN/EN
IPQC Inspection Checklist by Quality Characteristic (Bilingual) · CCL Vietnam — Yen Phong
1 · MỤC ĐÍCH / PURPOSE
• Checklist kiểm tra SẢN PHẨM theo 4 nhóm đặc tính — bổ trợ checklist 5M+E (sẵn sàng SX).
• Product inspection checklist by 4 characteristic groups — complements the 5M+E readiness checklist.
• Mỗi hạng mục: mã (A1, B2…), tiêu chuẩn chấp nhận, phương pháp/dụng cụ, mức, cỡ mẫu (AQL), kết quả.
• Each item: code, acceptance criteria, method/tool, severity, sample size (AQL), result.
• Xếp ưu tiên theo tần suất lỗi thực tế 2025–2026.
• Prioritized by actual 2025–2026 defect frequency.
2 · 4 NHÓM / 4 GROUPS
Nhóm / Group | Mô tả / Description | Mã ví dụ / Codes
A · Ngoại quan / Appearance | Lỗi nhìn thấy + đúng nội dung in / Visual defects + print content | A1 Nội dung · A2 Lệch · A3 Bẩn…
B · Kích thước / Dimension | Đo KT, vị trí, bước nhảy, độ sâu cắt, lỗ, độ phẳng / Dimensions | B1 KT tổng · B4 Bước nhảy…
C · Màu sắc / Color | Màu so mẫu, mã mực, độ phủ, bóng/mờ, đồng nhất lô / Color | C1 So mẫu · C4 Độ phủ…
D · Chức năng / Function | Bám mực, cross-cut, chà cồn, mã vạch, lắp ghép / Functional tests | D1 Tape · D2 Cross-cut · D3 Cồn…
3 · QUY ƯỚC / LEGEND
◆ Trọng yếu / Critical — NG = DỪNG, không chạy SX / any NG = STOP, no run.
● Quan trọng / Major — khắc phục trước khi chạy / fix before run.
○ Thường / Minor — ghi nhận, khắc phục trong ca / record & fix in shift.
Kết quả / Result: OK · NG · N/A (ô xổ xuống / dropdown). KẾT LUẬN tự tính theo NG ở ◆.
Cỡ mẫu / Sampling: FAI 100% mẫu đầu + AQL theo mức (sheet TẦN SUẤT & CỠ MẪU).
4 · NGUỒN / SOURCE
Nguồn: IPQC results 2025+2026 (Sampling, FAI, Pantrol audit, check sheet chống lặp). Test chức năng: ISO 2409/ASTM D3359, tape, IPA rub, ISO 15415/16.
Source: IPQC results 2025+2026. Functional tests per ISO 2409/ASTM D3359, tape, IPA rub, ISO 15415/16. By data analysis — v1, 2026-06-02.

## IN NHÃN
DÒNG IN NHÃN / LABEL
CHECKLIST IPQC THEO NHÓM ĐẶC TÍNH (VN/EN) · Flexo · Gallus · Letter press · RDC · Flatbed
Ngày / Date: |  | Máy / Machine: |  | Mã hàng / IFS:
Công đoạn / Process: |  | Màu / Color: |  | NVVH / Operator:
Lệnh SX / WO: |  | SL đơn / Qty: |  | IPQC / Inspector:
Mã | HẠNG MỤC / Characteristic | TIÊU CHUẨN CHẤP NHẬN / Acceptance | PHƯƠNG PHÁP·DỤNG CỤ / Method·Tool | Mức | CỠ MẪU / Sampling | KẾT QUẢ / Result | GHI CHÚ / Note
A · NGOẠI QUAN / APPEARANCE
A1 | Đúng nội dung in (Print content: text/logo/code/serial) | Nội dung, chữ, logo, mã, số seri ĐÚNG so spec/mẫu chuẩn Content, text, logo, code, serial CORRECT vs spec/master | Soi mắt + đối chiếu mẫu chuẩn/spec; kính lúp Visual + compare master/spec; loupe | ◆ | 100% mẫu đầu + AQL 0,65 100% first article + AQL 0,65 |  | Lỗi lặp — sai phôi/trùng seri Recurring — wrong blank/dup serial
A2 | Lệch chồng màu (Mis-register) | Chồng màu khít so mẫu chuẩn; lệch ≤ dung sai spec Color registration tight vs master; ≤ spec tol. | Soi mắt + đối chiếu mẫu chuẩn; kính lúp Visual + master compare; loupe | ◆ | 100% mẫu đầu + AQL 0,65 100% first article + AQL 0,65 |  | Top1 — 40% NG
A3 | Bẩn / đốm / chấm (Dirty/Smear/Dot) | Không vết bẩn, đốm mực, dây mực, chấm lạ No dirt, smear, smudge, stray dots | Soi mắt dưới đèn chuẩn Visual under standard light | ◆ | 100% mẫu đầu + AQL 0,65 100% first article + AQL 0,65 |  | Top2 — 26% NG
A4 | Loang, sọc (Mottled/Streak) | Lớp mực đều, không loang, sọc Even ink, no mottle/streak | Soi mắt Visual | ● | 100% mẫu đầu + AQL 1,5 100% first article + AQL 1,5 |  | 2% NG
A5 | Xước bề mặt (Scratch) | Không vết xước trên bề mặt in No scratch on printed surface | Soi mắt nghiêng + đèn Raking-light visual | ● | 100% mẫu đầu + AQL 1,5 100% first article + AQL 1,5 |  | 6% NG
A6 | Bavia, dính keo, tràn keo (Burr/Glue) | Mép sạch, không bavia, không dính/tràn keo Clean edge, no burr, no glue smear/overflow | Soi mắt + sờ mép Visual + feel edge | ● | 100% mẫu đầu + AQL 1,5 100% first article + AQL 1,5 |  | 10% NG
A7 | Bong / phồng ép dán (Peel/Blister) | Lớp cán/ép dán bám chắc, không bong, phồng Laminate bonded, no peel/blister | Soi mắt + gập nhẹ Visual + slight bend | ● | 100% mẫu đầu + AQL 1,5 100% first article + AQL 1,5 |  | 2% NG
A8 | Cắt sâu / thủng lot / cắt-xẻ lệch (Full-cut) | Bế đúng lớp, không thủng đế/lot, không cắt-xẻ lệch Die-cut to correct layer; no liner puncture/off-cut | Soi mắt + tách thử Visual + peel test | ● | 100% mẫu đầu + AQL 1,5 100% first article + AQL 1,5 |  | 4% NG (Pantrol)
A9 | Lõm, gãy, hằn (Dent/Crease) | Không lõm, gãy, hằn trên sản phẩm No dent, crack, crease | Soi mắt Visual | ● | 100% mẫu đầu + AQL 1,5 100% first article + AQL 1,5 |  | 4% NG
A10 | Thiếu áp lực / mất nét (Missing detail) | In đủ nét, rõ ràng, không mất chi tiết Full sharp print, no missing detail | Soi mắt + kính lúp; đối chiếu mẫu Visual + loupe; vs master | ◆ | 100% mẫu đầu + AQL 0,65 100% first article + AQL 0,65 |  | Lỗi lọt — khuôn bẩn Escape — dirty plate
A11 | Không đều (Uneven coverage) | Lớp in/phủ đều, không chỗ mỏng/dày Even ink/coating, no thin/thick spots | Soi mắt nghiêng Raking-light visual | ● | 100% mẫu đầu + AQL 1,5 100% first article + AQL 1,5 |  | Sampling col. Sampling col.
A12 | Khuyết, thiếu chi tiết (Incomplete) | Đủ chi tiết theo mẫu chuẩn All details present vs master | Soi mắt + đối chiếu Visual + compare | ● | 100% mẫu đầu + AQL 1,5 100% first article + AQL 1,5 |  | 1% NG
A13 | Nhăn / biến dạng (Wrinkle/Deform) | Bề mặt phẳng, không nhăn, không biến dạng Flat surface, no wrinkle/deform | Soi mắt Visual | ● | 100% mẫu đầu + AQL 1,5 100% first article + AQL 1,5 |  | Lỗi lọt FQC Escape at FQC
A14 | Lỗ pin (Pin hole) | Không lỗ kim trên lớp in No pinhole in print | Soi mắt + đèn nền Visual + backlight | ○ | 100% mẫu đầu + AQL 4,0 100% first article + AQL 4,0 |  | <1% NG
A15 | Hoàn thiện bề mặt (Finish: gloss/matte/laminate) | Lớp phủ/cán/vân đúng loại & đều theo mẫu Coating/lamination/texture correct & even vs master | Soi mắt + sờ; đối chiếu mẫu Visual + feel; vs master | ○ | 100% mẫu đầu + AQL 4,0 100% first article + AQL 4,0 |  | Finish Finish
B · KÍCH THƯỚC / DIMENSION
B1 | Kích thước tổng thể nhãn (Overall W×L) | Trong dung sai bản vẽ Within drawing tolerance | Thước cặp / máy đo (KHÔNG thước lá cho dung sai nhỏ) Caliper/CMM (NOT steel rule for tight tol.) | ◆ | 100% mẫu đầu + AQL 0,65 100% first article + AQL 0,65 |  | Lỗi lọt — đo sai dụng cụ Escape — wrong gauge
B2 | Kích thước vùng in / nội dung (Print area) | Vùng in đúng kích thước & tỉ lệ spec Print area correct size & ratio per spec | Thước + kính lúp đo Ruler + loupe | ● | 100% mẫu đầu + AQL 1,5 100% first article + AQL 1,5
B3 | Vị trí in / lề / căn giữa (Position/Margin) | Đúng vị trí so đế & đường bế; lề đều Correct position vs liner & die line; even margins | Thước + đối chiếu layout Ruler + layout compare | ● | 100% mẫu đầu + AQL 1,5 100% first article + AQL 1,5
B4 | Bước nhảy / khoảng lặp (Step/Repeat) | Đúng bước, không sai khoảng cách lặp Correct step, no repeat-pitch error | Thước + đếm; tắt chế độ mắt đọc khi kiểm Ruler + count; disable eye-mark | ◆ | 100% mẫu đầu + AQL 0,65 100% first article + AQL 0,65 |  | Lỗi lặp — sai bước nhảy Recurring — wrong step
B5 | Kích thước & hình bế, góc dao (Die-cut) | Đúng hình bế, kích thước & góc dao spec Correct die shape, size & blade angle per spec | Đối chiếu mẫu/dưỡng; cắt thử dao vs master/gauge; trial cut | ◆ | 100% mẫu đầu + AQL 0,65 100% first article + AQL 0,65 |  | Lỗi lặp — sai góc dao Recurring — wrong die angle
B6 | Khoảng cách giữa con / lỗ định vị (Gap/Hole) | Đúng khoảng cách giữa các con & vị trí lỗ Correct gap between labels & hole position | Thước + đối chiếu dưỡng Ruler + gauge | ● | 100% mẫu đầu + AQL 1,5 100% first article + AQL 1,5
B7 | Số con/hàng trên cuộn-tờ (Count) | Đúng số con/hàng theo spec Correct count per spec | Đếm + đối chiếu Count + compare | ○ | 100% mẫu đầu + AQL 4,0 100% first article + AQL 4,0
C · MÀU SẮC / COLOR
C1 | Màu so mẫu chuẩn (Color vs master) | Đạt trong giới hạn màu; ΔE ≤ spec Within color limits; ΔE ≤ spec | Soi đèn chuẩn D50/D65 + máy đo màu (nếu có) Standard light D50/D65 + colorimeter (if any) | ◆ | 100% mẫu đầu + AQL 0,65 100% first article + AQL 0,65 |  | NG màu hiếm nhưng nặng Color NG: rare but severe
C2 | Mã mực đúng spec (Ink code) | Mã mực thực tế ↔ spec khớp Actual ink code ↔ spec match | Đối chiếu tem mực ↔ spec Compare ink label ↔ spec | ● | 100% mẫu đầu + AQL 1,5 100% first article + AQL 1,5 |  | Lỗi lặp (In lụa) Recurring (Silk)
C3 | Đồng đều màu trong tem & giữa các con (Uniformity) | Màu đều toàn tem & giữa các con/hàng Color even across label & between pcs | Soi mắt nhiều vị trí Visual, multiple spots | ● | 100% mẫu đầu + AQL 1,5 100% first article + AQL 1,5
C4 | Độ đậm / độ phủ mực (Density/Coverage) | Đậm nhạt & độ phủ trong giới hạn mẫu Density & coverage within master limits | Soi mắt; máy đo mật độ (nếu có) Visual; densitometer (if any) | ● | 100% mẫu đầu + AQL 1,5 100% first article + AQL 1,5
C5 | Độ bóng / mờ bề mặt (Gloss/Matte) | Độ bóng/mờ đúng loại spec, đồng nhất Gloss/matte per spec, uniform | Soi mắt nghiêng; đối chiếu mẫu Raking-light; vs master | ● | 100% mẫu đầu + AQL 1,5 100% first article + AQL 1,5
C6 | Đồng nhất màu giữa các lô (Lot-to-lot) | Màu nhất quán so lô trước & mẫu chuẩn Color consistent vs prev lot & master | Đối chiếu mẫu lưu lô trước Compare retained sample of prev lot | ○ | 100% mẫu đầu + AQL 4,0 100% first article + AQL 4,0
D · CHỨC NĂNG / FUNCTION
D1 | Độ bám mực — Tape test (Adhesion) | Dán & bóc băng keo 3M: mực không bong Apply & peel 3M tape: ink no peel-off | Băng keo chuẩn, bóc 1 lần dứt khoát Standard tape, single sharp peel | ◆ | Mẫu đầu 3–5pc + định kỳ/ca (phá hủy) First article + periodic (destructive) |  | Theo spec khách Per customer spec
D2 | Cross-cut — rạch ô bàn cờ | ISO 2409 ≤ Class 1 / ASTM D3359 ≥ 4B ISO 2409 ≤ Class 1 / ASTM D3359 ≥ 4B | Dao rạch ô + băng keo, bóc & soi Cross-hatch cutter + tape, peel & inspect | ◆ | Mẫu đầu 3–5pc + định kỳ/ca (phá hủy) First article + periodic (destructive) |  | Theo spec khách Per customer spec
D3 | Mài mòn cồn (Alcohol/IPA rub) | Chà cồn theo spec (vd 50 lần, tải 500g): chữ/mực không mờ, mất IPA rub per spec (e.g. 50 strokes/500g): no fade/loss | Máy/bút chà + bông tẩm cồn Rub tester/pen + alcohol cotton | ◆ | Mẫu đầu 3–5pc + định kỳ/ca (phá hủy) First article + periodic (destructive) |  | Theo spec khách Per customer spec
D4 | Mài mòn / chà xước (Rub/RCA) | Đạt số chu kỳ spec, không mòn lớp in Pass spec cycles, no print wear | RCA tester / eraser test RCA tester / eraser test | ● | Mẫu đầu 3–5pc + định kỳ/ca (phá hủy) First article + periodic (destructive) |  | Theo spec khách Per customer spec
D5 | Đọc mã vạch (Barcode/QR) | Quét đạt cấp ≥ spec (ISO 15415/16); đúng nội dung & seri, không trùng Scan grade ≥ spec (ISO 15415/16); correct content/serial, no dup | Máy quét/verifier Scanner/verifier | ◆ | Mẫu đầu 3–5pc + định kỳ/ca (phá hủy) First article + periodic (destructive) |  | Lỗi lặp — trùng seri Recurring — dup serial
D6 | Độ bám keo dán (Adhesive/Peel) | Dán lên bề mặt chuẩn: không bong mép, đủ lực bóc Apply to standard surface: no edge lift, adequate peel | Dán thử + lực kế (nếu spec) Apply test + force gauge (if spec) | ● | Mẫu đầu 3–5pc + định kỳ/ca (phá hủy) First article + periodic (destructive) |  | Nhãn có keo Adhesive labels
TỔNG HỢP & KẾT LUẬN / SUMMARY & VERDICT
Tổng hạng mục / Total: | [5 empty] | 34 |  | 30030532/50/(LU29) / lukitape #. 1407V1 (245mm x 50M)
Đã kiểm / Checked: | [5 empty] | 0 |  | 30031701-0228/250/(SDT (EA)#1R(K241221)) 228mm x 1000M
OK: | [5 empty] | 0 |  | 30031145/80/(BƯ488) / BƯ-0112N (215mm x 1000M)
NG: | [5 empty] | 0
N/A: | [5 empty] | 0
NG trọng yếu ◆ / Critical NG: | [5 empty] | 0
Hoàn thành / Completion: | [5 empty] | 0%
KẾT LUẬN / VERDICT: |  | … CHƯA KIỂM ĐỦ / INCOMPLETE
Vận hành viên / Operator |  |  | IPQC kiểm / Inspector |  |  | Leader / Line Leader
(Ký, ghi rõ họ tên / Sign & full name) |  |  | (Ký, ghi rõ họ tên / Sign & full name) |  |  | (Ký, ghi rõ họ tên / Sign & full name)

## IN LỤA
DÒNG IN LỤA / SILK
CHECKLIST IPQC THEO NHÓM ĐẶC TÍNH (VN/EN) · Silkscreen S1–S11
Ngày / Date: |  | Máy / Machine: |  | Mã hàng / IFS:
Công đoạn / Process: |  | Màu / Color: |  | NVVH / Operator:
Lệnh SX / WO: |  | SL đơn / Qty: |  | IPQC / Inspector:
Mã | HẠNG MỤC / Characteristic | TIÊU CHUẨN CHẤP NHẬN / Acceptance | PHƯƠNG PHÁP·DỤNG CỤ / Method·Tool | Mức | CỠ MẪU / Sampling | KẾT QUẢ / Result | GHI CHÚ / Note
A · NGOẠI QUAN / APPEARANCE
A1 | Đúng nội dung in (Print content: text/logo/code) | Nội dung, ký tự, logo, mã ĐÚNG so spec/mẫu chuẩn Content, characters, logo, code CORRECT vs spec/master | Soi mắt + đối chiếu mẫu/spec; kính lúp Visual + master/spec; loupe | ◆ | 100% mẫu đầu + AQL 0,65 100% first article + AQL 0,65 |  | Nội dung biến đổi Variable data
A2 | Bẩn / bụi / đốm / chấm (Dirty/Dust/Smear/Dot) | Không vết bẩn, bụi, đốm, chấm mực No dirt, dust, smear, dots | Soi mắt dưới đèn chuẩn Visual under standard light | ◆ | 100% mẫu đầu + AQL 0,65 100% first article + AQL 0,65 |  | Top1 — 73% NG (áp đảo) Top1 — 73% NG (dominant)
A3 | Mất nét ký tự / Incomplete | In đủ nét, đủ lớp, không mất nét chữ Full sharp print, all layers, no missing strokes | Soi mắt + kính lúp; đối chiếu mẫu Visual + loupe; vs master | ◆ | 100% mẫu đầu + AQL 0,65 100% first article + AQL 0,65 |  | Lỗi lặp — khuôn/NL bẩn Recurring — dirty screen/material
A4 | Lệch (Mis-register) | Chồng lớp/màu khít so mẫu Layers/colors registered vs master | Soi mắt + đối chiếu Visual + compare | ● | 100% mẫu đầu + AQL 1,5 100% first article + AQL 1,5 |  | 8,7% NG
A5 | Không đều / chỗ mỏng-dày (Uneven) | Lớp mực đều, không chỗ mỏng/dày Even ink, no thin/thick spots | Soi mắt nghiêng Raking-light visual | ● | 100% mẫu đầu + AQL 1,5 100% first article + AQL 1,5 |  | 1% NG
A6 | Xước (Scratch) | Không vết xước bề mặt in No scratch on print | Soi mắt + đèn Visual + light | ● | 100% mẫu đầu + AQL 1,5 100% first article + AQL 1,5 |  | 1% NG
A7 | Bong mực (Peel-off ink) | Mực bám chắc, không bong Ink adhered, no peel | Soi mắt + sờ Visual + touch | ● | 100% mẫu đầu + AQL 1,5 100% first article + AQL 1,5
A8 | Lỗ pin / chấm do thủng khuôn (Pinhole) | Không chấm, lỗ do thủng khuôn No dot/pinhole from screen puncture | Soi mắt + đèn nền Visual + backlight | ● | 100% mẫu đầu + AQL 1,5 100% first article + AQL 1,5 |  | Lỗi lặp — thủng khuôn Recurring — screen puncture
A9 | Hiện hình / vệt (Ghost/Streak) | Không vệt, bóng hình lạ trên SP No ghost/stray image | Soi mắt Visual | ● | 100% mẫu đầu + AQL 1,5 100% first article + AQL 1,5 |  | Lỗi lặp — lớp matte Recurring — matte layer
A10 | Lõm (Dent) | Không lõm trên bề mặt No dent | Soi mắt nghiêng Raking-light visual | ● | 100% mẫu đầu + AQL 1,5 100% first article + AQL 1,5 |  | Sampling col. Sampling col.
A11 | Bavia / cắt sâu mép (Burr/Full-cut) | Mép sạch, không bavia, không cắt sâu Clean edge, no burr, no over-cut | Soi mắt + sờ mép Visual + feel edge | ● | 100% mẫu đầu + AQL 1,5 100% first article + AQL 1,5 |  | Sampling col. Sampling col.
B · KÍCH THƯỚC / DIMENSION
B1 | Kích thước & vị trí in (Size/Position) | Đúng vị trí, trong dung sai spec Correct position, within spec tol. | Thước cặp + đối chiếu layout Caliper + layout compare | ● | 100% mẫu đầu + AQL 1,5 100% first article + AQL 1,5
B2 | Độ dày / độ phủ lớp in (Film/Coverage) | Đủ độ dày/độ chắn sáng (mực đèn) theo spec Sufficient film/opacity (luminous) per spec | Soi sáng xuyên / đo (nếu spec) Transmitted-light / measure (if spec) | ● | 100% mẫu đầu + AQL 1,5 100% first article + AQL 1,5 |  | Lỗi lặp — mực đèn lọt sáng Recurring — luminous light-leak
B3 | Vị trí ký tự / khoảng cách (Char position) | Ký tự đúng vị trí, đúng khoảng cách spec Characters correct position & spacing per spec | Thước + kính lúp; đối chiếu Ruler + loupe; compare | ● | 100% mẫu đầu + AQL 1,5 100% first article + AQL 1,5
B4 | Số lớp in / thứ tự lớp (Layers/Sequence) | Đủ số lớp & đúng thứ tự in theo spec All layers & correct print sequence per spec | Đối chiếu spec + đếm lớp vs spec + count layers | ● | 100% mẫu đầu + AQL 1,5 100% first article + AQL 1,5
C · MÀU SẮC / COLOR
C1 | Màu so mẫu chuẩn (Color vs master) | Đạt giới hạn màu; ΔE ≤ spec Within color limits; ΔE ≤ spec | Soi đèn chuẩn + máy đo màu (nếu có) Standard light + colorimeter (if any) | ◆ | 100% mẫu đầu + AQL 0,65 100% first article + AQL 0,65
C2 | Mã mực đúng spec (Ink code) | Mã mực thực tế ↔ spec khớp Actual ink code ↔ spec match | Đối chiếu tem mực ↔ spec Compare ink label ↔ spec | ◆ | 100% mẫu đầu + AQL 0,65 100% first article + AQL 0,65 |  | Lỗi lặp — mã mực sai Recurring — wrong ink code
C3 | Độ sáng mực đèn / huỳnh quang (Luminous) | Mực đèn đủ sáng, đều, không lọt sáng Luminous ink bright, even, no light-leak | Soi trong buồng tối / đèn UV View in darkroom / UV light | ● | 100% mẫu đầu + AQL 1,5 100% first article + AQL 1,5 |  | Lỗi lặp — mực đèn Recurring — luminous ink
C4 | Đồng đều màu (Uniformity) | Màu đều toàn SP & giữa các con Color even across part & between pcs | Soi mắt nhiều vị trí Visual, multiple spots | ● | 100% mẫu đầu + AQL 1,5 100% first article + AQL 1,5
C5 | Độ bóng / mờ (Gloss/Matte finish) | Độ bóng/mờ đúng loại spec, đồng nhất Gloss/matte per spec, uniform | Soi mắt nghiêng; đối chiếu mẫu Raking-light; vs master | ● | 100% mẫu đầu + AQL 1,5 100% first article + AQL 1,5
D · CHỨC NĂNG / FUNCTION
D1 | Độ bám mực — Tape test (Adhesion) | Dán & bóc băng keo: mực không bong Apply & peel tape: ink no peel | Băng keo chuẩn, bóc 1 lần Standard tape, single peel | ◆ | Mẫu đầu 3–5pc + định kỳ/ca (phá hủy) First article + periodic (destructive) |  | Theo spec khách Per customer spec
D2 | Cross-cut — rạch ô bàn cờ | ISO 2409 ≤ Class 1 / ASTM D3359 ≥ 4B ISO 2409 ≤ Class 1 / ASTM D3359 ≥ 4B | Dao rạch ô + băng keo Cross-hatch cutter + tape | ◆ | Mẫu đầu 3–5pc + định kỳ/ca (phá hủy) First article + periodic (destructive) |  | Theo spec khách Per customer spec
D3 | Mài mòn cồn (Alcohol/IPA rub) | Chà cồn theo spec (vd 50–100 lần): ký tự/mực không mờ, mất IPA rub per spec (e.g. 50–100): no fade/loss of text/ink | Máy/bút chà + bông tẩm cồn Rub tester/pen + alcohol cotton | ◆ | Mẫu đầu 3–5pc + định kỳ/ca (phá hủy) First article + periodic (destructive) |  | Quan trọng cho in lụa ký tự Key for silk text
D4 | Mài mòn / chà xước (Rub/RCA) | Đạt số chu kỳ spec, lớp in không mòn Pass spec cycles, no print wear | RCA / eraser test RCA / eraser test | ● | Mẫu đầu 3–5pc + định kỳ/ca (phá hủy) First article + periodic (destructive) |  | Theo spec khách Per customer spec
D5 | Đọc mã vạch (Barcode, nếu có) | Quét đạt cấp ≥ spec, đúng nội dung Scan grade ≥ spec, correct content | Máy quét/verifier Scanner/verifier | ● | Mẫu đầu 3–5pc + định kỳ/ca (phá hủy) First article + periodic (destructive)
TỔNG HỢP & KẾT LUẬN / SUMMARY & VERDICT
Tổng hạng mục / Total: | [5 empty] | 25
Đã kiểm / Checked: | [5 empty] | 0
OK: | [5 empty] | 0
NG: | [5 empty] | 0
N/A: | [5 empty] | 0
NG trọng yếu ◆ / Critical NG: | [5 empty] | 0
Hoàn thành / Completion: | [5 empty] | 0%
KẾT LUẬN / VERDICT: |  | … CHƯA KIỂM ĐỦ / INCOMPLETE
Vận hành viên / Operator |  |  | IPQC kiểm / Inspector |  |  | Leader / Line Leader
(Ký, ghi rõ họ tên / Sign & full name) |  |  | (Ký, ghi rõ họ tên / Sign & full name) |  |  | (Ký, ghi rõ họ tên / Sign & full name)

## DẬP-CNC
DÒNG DẬP + CNC / PRESS-CNC
CHECKLIST IPQC THEO NHÓM ĐẶC TÍNH (VN/EN) · Press · CNC · Laser
Ngày / Date: |  | Máy / Machine: |  | Mã hàng / IFS:
Công đoạn / Process: |  | Màu / Color: |  | NVVH / Operator:
Lệnh SX / WO: |  | SL đơn / Qty: |  | IPQC / Inspector:
Mã | HẠNG MỤC / Characteristic | TIÊU CHUẨN CHẤP NHẬN / Acceptance | PHƯƠNG PHÁP·DỤNG CỤ / Method·Tool | Mức | CỠ MẪU / Sampling | KẾT QUẢ / Result | GHI CHÚ / Note
A · NGOẠI QUAN / APPEARANCE
A1 | Gãy / nứt (Crack) | Không gãy, nứt trên sản phẩm No crack/fracture | Soi mắt + uốn/soi nhẹ Visual + gentle flex | ◆ | 100% mẫu đầu + AQL 0,65 100% first article + AQL 0,65 |  | Top1 — 16% NG
A2 | Sứt mẻ (Dent/Chip) | Không sứt, mẻ cạnh/bề mặt No chip/nick on edge/surface | Soi mắt + sờ cạnh Visual + feel edge | ◆ | 100% mẫu đầu + AQL 0,65 100% first article + AQL 0,65 |  | 13% NG
A3 | Lồi lõm (Convex/Concave) | Bề mặt phẳng đều, không lồi lõm Flat even surface, no convex/concave | Soi mắt nghiêng + thước thẳng Raking-light + straightedge | ● | 100% mẫu đầu + AQL 1,5 100% first article + AQL 1,5 |  | 10% NG
A4 | Bavia (Burr) | Cạnh cắt sạch, không bavia Clean cut edge, no burr | Soi mắt + sờ cạnh Visual + feel edge | ● | 100% mẫu đầu + AQL 1,5 100% first article + AQL 1,5 |  | 11% NG
A5 | Sơ, dắt mép (Fray/Burr) | Không sơ, dắt mép cắt No fray/whisker at cut edge | Soi mắt + kính lúp Visual + loupe | ● | 100% mẫu đầu + AQL 1,5 100% first article + AQL 1,5 |  | 10% NG
A6 | Vỡ sơn / nứt sơn (Paint crack) | Lớp sơn/in không vỡ, nứt Paint/print no crack | Soi mắt + uốn nhẹ Visual + gentle flex | ◆ | 100% mẫu đầu + AQL 0,65 100% first article + AQL 0,65 |  | 7% NG — lỗi nhầm hàng 7% NG — mix-up
A7 | Trầy xước (Scratch) | Không vết trầy trên bề mặt No scratch on surface | Soi mắt + đèn Visual + light | ● | 100% mẫu đầu + AQL 1,5 100% first article + AQL 1,5 |  | 5% NG
A8 | Dập lệch / sai vị trí dập (Deviation) | Vị trí dập đúng, không lệch Correct press position, no deviation | Soi mắt + đối chiếu dưỡng Visual + vs gauge | ● | 100% mẫu đầu + AQL 1,5 100% first article + AQL 1,5 |  | 3% NG
A9 | Loang / bẩn bề mặt (Dirty) | Bề mặt sạch, không loang, bẩn Clean surface, no stain/dirt | Soi mắt dưới đèn Visual under light | ● | 100% mẫu đầu + AQL 1,5 100% first article + AQL 1,5 |  | Sampling col. Sampling col.
A10 | Dính dầu (Oil stain) | Bề mặt sạch, không dính dầu Clean surface, no oil | Soi mắt + lau thử Visual + wipe test | ● | 100% mẫu đầu + AQL 1,5 100% first article + AQL 1,5 |  | 1% NG
A11 | Đúng nội dung khắc/in (Engraved/printed content) | Nội dung khắc/in ĐÚNG so spec/mẫu (nếu có) Engraved/printed content CORRECT vs spec/master (if any) | Soi mắt + đối chiếu mẫu/spec Visual + vs master/spec | ● | 100% mẫu đầu + AQL 1,5 100% first article + AQL 1,5 |  | Nếu có in/khắc If printed/engraved
A12 | NG keo / tràn keo (Glue NG) | Keo đúng vị trí/lượng, không tràn Glue correct position/amount, no overflow | Soi mắt Visual | ○ | 100% mẫu đầu + AQL 4,0 100% first article + AQL 4,0 |  | 2% NG
B · KÍCH THƯỚC / DIMENSION
B1 | Kích thước tổng thể (Overall dim.) | Trong dung sai bản vẽ; đo TRƯỚC khi gấp/bóng kính Within drawing tol.; measure BEFORE folding/lamination | Thước cặp / CMM Caliper / CMM | ◆ | 100% mẫu đầu + AQL 0,65 100% first article + AQL 0,65 |  | Lỗi lặp — dao biến dạng Recurring — deformed die
B2 | Vị trí dập / cắt (Press/Cut position) | Đúng vị trí so dưỡng/bản vẽ Correct position vs gauge/drawing | Đối chiếu dưỡng + thước vs gauge + ruler | ◆ | 100% mẫu đầu + AQL 0,65 100% first article + AQL 0,65
B3 | Độ sâu cắt / lớp lót (Cut depth/Liner) | Không cắt sâu vào lõi, không rách lớp lót No over-cut into core, no liner tear | Tách & soi lớp lót; đo Peel & inspect liner; measure | ◆ | 100% mẫu đầu + AQL 0,65 100% first article + AQL 0,65 |  | Lỗi lặp — lõi cắt sâu Recurring — over-cut core
B4 | Góc / biên dạng (Angle/Profile) | Đúng hình dao/khuôn, đúng góc Correct die shape & angle | Đối chiếu dưỡng/mẫu vs gauge/master | ● | 100% mẫu đầu + AQL 1,5 100% first article + AQL 1,5
B5 | Vị trí / đường kính lỗ (Hole pos./dia.) | Lỗ đúng vị trí & đường kính spec Holes correct position & diameter per spec | Thước cặp / pin gauge; đối chiếu Caliper / pin gauge; compare | ● | 100% mẫu đầu + AQL 1,5 100% first article + AQL 1,5
B6 | Độ phẳng / cong vênh (Flatness/Warp) | Sản phẩm phẳng, không cong vênh quá dung sai Flat part, warp within tolerance | Thước thẳng / feeler; đặt mặt phẳng Straightedge / feeler on flat plate | ● | 100% mẫu đầu + AQL 1,5 100% first article + AQL 1,5
C · MÀU SẮC / COLOR
C1 | Màu sơn/in so mẫu (Color vs master) | Đạt giới hạn màu so mẫu chuẩn Within color limits vs master | Soi đèn chuẩn + máy đo (nếu có) Standard light + meter (if any) | ● | 100% mẫu đầu + AQL 1,5 100% first article + AQL 1,5 |  | Nếu có sơn/in If painted/printed
C2 | Đồng đều bề mặt sơn (Uniformity) | Lớp sơn đều, không loang/khác sắc Even paint, no mottle/shade diff | Soi mắt Visual | ● | 100% mẫu đầu + AQL 1,5 100% first article + AQL 1,5 |  | Nếu có sơn If painted
C3 | Độ bóng / mờ lớp phủ (Gloss/Matte) | Độ bóng/mờ đúng loại spec, đồng nhất Gloss/matte per spec, uniform | Soi mắt nghiêng; đối chiếu mẫu Raking-light; vs master | ● | 100% mẫu đầu + AQL 1,5 100% first article + AQL 1,5 |  | Nếu có sơn/phủ If painted/coated
C4 | Đúng màu nền / mạ (Plating/base color) | Màu nền/mạ kim loại đúng spec, đều Base/plating color per spec, even | Soi mắt + đối chiếu mẫu Visual + vs master | ○ | 100% mẫu đầu + AQL 4,0 100% first article + AQL 4,0 |  | Chi tiết kim loại Metal part
D · CHỨC NĂNG / FUNCTION
D1 | Độ bám sơn/mực — Cross-cut (Adhesion) | ISO 2409 ≤ Class 1 / ASTM D3359 ≥ 4B ISO 2409 ≤ Class 1 / ASTM D3359 ≥ 4B | Dao rạch ô + băng keo Cross-hatch cutter + tape | ◆ | Mẫu đầu 3–5pc + định kỳ/ca (phá hủy) First article + periodic (destructive) |  | Nếu có sơn/in If painted/printed
D2 | Mài mòn cồn (Alcohol/IPA rub) | Chà cồn theo spec: lớp sơn/in không mờ, mất IPA rub per spec: paint/print no fade/loss | Máy/bút chà + bông tẩm cồn Rub tester/pen + alcohol cotton | ◆ | Mẫu đầu 3–5pc + định kỳ/ca (phá hủy) First article + periodic (destructive) |  | Theo spec khách Per customer spec
D3 | Lắp ghép / đóng mở (Fit/Assembly) | Lắp khít, đóng mở/đúng chức năng theo spec Fits, opens/closes/functions per spec | Lắp thử với mẫu đối ứng Trial-fit with mating sample | ◆ | Mẫu đầu 3–5pc + định kỳ/ca (phá hủy) First article + periodic (destructive) |  | Chức năng cơ khí Mechanical function
D4 | Độ bám / lực bóc keo (Peel, nếu có keo) | Bám chắc, đủ lực bóc theo spec Adhered, adequate peel force per spec | Dán thử + lực kế (nếu spec) Apply test + force gauge (if spec) | ● | Mẫu đầu 3–5pc + định kỳ/ca (phá hủy) First article + periodic (destructive) |  | Nếu có keo If adhesive
D5 | Chức năng cơ khí khác (Bend/Snap…) | Đạt theo yêu cầu spec (uốn, gập, snap…) Pass spec requirement (bend, fold, snap…) | Test theo spec sản phẩm Test per product spec | ● | Mẫu đầu 3–5pc + định kỳ/ca (phá hủy) First article + periodic (destructive) |  | Theo spec Per spec
TỔNG HỢP & KẾT LUẬN / SUMMARY & VERDICT
Tổng hạng mục / Total: | [5 empty] | 27
Đã kiểm / Checked: | [5 empty] | 0
OK: | [5 empty] | 0
NG: | [5 empty] | 0
N/A: | [5 empty] | 0
NG trọng yếu ◆ / Critical NG: | [5 empty] | 0
Hoàn thành / Completion: | [5 empty] | 0%
KẾT LUẬN / VERDICT: |  | … CHƯA KIỂM ĐỦ / INCOMPLETE
Vận hành viên / Operator |  |  | IPQC kiểm / Inspector |  |  | Leader / Line Leader
(Ký, ghi rõ họ tên / Sign & full name) |  |  | (Ký, ghi rõ họ tên / Sign & full name) |  |  | (Ký, ghi rõ họ tên / Sign & full name)

## TẦN SUẤT & CỠ MẪU
TẦN SUẤT & CỠ MẪU — AQL ISO 2859-1 / SAMPLING (Single, Normal, Level II)
FAI/FPI = 100% mẫu đầu (3–5pc) / first article. Bảng = lấy mẫu in-process. Ac=accept, Re=reject. ◆→0,65 ●→1,5 ○→4,0.
BẢNG TRA CỠ MẪU & Ac/Re / MASTER TABLE (↓ dùng lô lớn hơn · ↑ lô nhỏ hơn)
Cỡ lô / Lot size | Mã/Code | Cỡ mẫu n | AQL 0,65 ◆ | AQL 1,0 | AQL 1,5 ● | AQL 2,5 | AQL 4,0 ○
2–8 | A | 2 | ↓ | ↓ | ↓ | ↓ | ↓ | 2 | A | 2
9–15 | B | 3 | ↓ | ↓ | ↓ | ↓ | ↓ | 9 | B | 3
16–25 | C | 5 | ↓ | ↓ | ↓ | ↓ | ↓ | 16 | C | 5
26–50 | D | 8 | ↓ | ↓ | ↓ | ↓ | 0 / 1 | 26 | D | 8
51–90 | E | 13 | ↓ | ↓ | ↓ | 0 / 1 | 1 / 2 | 51 | E | 13
91–150 | F | 20 | ↓ | ↓ | 0 / 1 | 1 / 2 | 2 / 3 | 91 | F | 20
151–280 | G | 32 | ↓ | 0 / 1 | 1 / 2 | 2 / 3 | 3 / 4 | 151 | G | 32
281–500 | H | 50 | 0 / 1 | 1 / 2 | 2 / 3 | 3 / 4 | 5 / 6 | 281 | H | 50
501–1200 | J | 80 | 1 / 2 | 2 / 3 | 3 / 4 | 5 / 6 | 7 / 8 | 501 | J | 80
1201–3200 | K | 125 | 2 / 3 | 3 / 4 | 5 / 6 | 7 / 8 | 10 / 11 | 1201 | K | 125
3201–10000 | L | 200 | 3 / 4 | 5 / 6 | 7 / 8 | 10 / 11 | 14 / 15 | 3201 | L | 200
10001–35000 | M | 315 | 5 / 6 | 7 / 8 | 10 / 11 | 14 / 15 | 21 / 22 | 10001 | M | 315
35001–150000 | N | 500 | 7 / 8 | 10 / 11 | 14 / 15 | 21 / 22 | ↑ | 35001 | N | 500
150001–500000 | P | 800 | 10 / 11 | 14 / 15 | 21 / 22 | ↑ | ↑ | 150001 | P | 800
≥ 500001 | Q | 1250 | 14 / 15 | 21 / 22 | ↑ | ↑ | ↑ | 500001 | Q | 1250
CÔNG CỤ TRA NHANH / QUICK LOOKUP — nhập cỡ lô ô vàng / enter lot size
Cỡ lô / Lot size: |  | 1500
Mã chữ / Code: |  | K
Cỡ mẫu n / Sample: |  | 125
◆ Critical (AQL 0,65): |  | 2 / 3
● Major (AQL 1,5): |  | 5 / 6
○ Minor (AQL 4,0): |  | 10 / 11
Quy tắc / Rule: lỗi ≤ Ac → NHẬN / accept lot; ≥ Re → LOẠI / reject. ↓/↑ = chuyển plan cỡ lô liền kề.
Test chức năng (D) phá hủy → mẫu nhỏ theo spec / Functional (D) destructive → small sample per spec.
ISO 2859-1 / ANSI Z1.4 — Single sampling, Normal, General Inspection Level II.