## TDSheet
Công ty TNHH CCL Design Việt Nam CCL Design Vietnam Co. Ltd | [17 empty] | Mức độ kiểm tra Inspection Level |  |  |  |  | Số tham chiếu REF NO: |  |  | CCL-Silk-19235 |  |  |  | Approved
Thông số kỹ thuật sản phẩm tiêu chuẩn In Lụa SILK SCREEN PRINTING STANDARD PRODUCT SPECIFICATION | [17 empty] | Kiểm soát HSF ngặt |  |  |  |  | Spec A166 |  |  | RoHS Compliance
Khách hàng Customer |  |  | Mã SP Part No |  |  | Tên SP Part Name |  |  |  |  | Tên Nguyên Liệu Material Type | [6 empty] | Cỡ Nguyên Liệu Material size |  |  |  |  | Tên ép dán/Tape Lamination/Tape |  |  |  | Cỡ ép dán/Tape Lamination/Tape size |  |  | Cavity ép dán Lamination cavity
DEMO_CUSTOMER_1 |  |  | DEMO-PN-001 |  |  | Demo Panel B |  |  |  |  | PET SH01 (old code: SH02) T0.188-CT331 | [6 empty] | 0.188x270x480 |  |  |  |  | SJ450 |  |  |  | 0.05x260x500000 |  |  | 3
Số lượng/1 lần in Printing cavity |  |  | Bước nhảy Length pitch |  |  | Kích thước SP Product size (mm) |  |  |  |  | Đường kính Diameter (mm) | [6 empty] | Vàng đậm YS : YELLOW SHARP | [5 empty] | Xanh đậm BS : BLUE SHARP |  |  |  |  | ND: Khô tự nhiên
3 |  |  | 485 |  |  | 442 |  | x | 78.5 |  | 72 | [6 empty] | Vàng trung tính YMS:YELLOW MEDIUM SHARP | [5 empty] | Xanh trung tính BMS:BLUE MEDIUM SHARP |  |  |  |  | NATURAL DRY
[18 empty] | Vàng đều YR : YELLOW ROUND | [5 empty] | Xanh đều BR : BLUE ROUND |  |  |  |  | DR: Sấy trong phòng DRY ROOM
Stt No. | In (PRINTING) | [9 empty] | Sấy (DRYING) | [8 empty] | Thông số khuôn in (Plate parameter)
| Mặt in Printing surface | Đề nghị kiểm tra màu cho mầu sắc nét PLEASE " CHECK COLOUR " FOR HIGHLIGHTED COLOUR |  |  |  |  | Chất hãm Retarder |  | Độ nhớt Viscosity +/-3 | Tốc độ Printing speed (shoot/ min) | Tốc độ kéo giấy (%) +/-10 | Tốc độ Squezee (%) +/-10 | Tốc độ gạt mực (%) +/-10 | Điều kiện ống lăn Squeege condition |  | Khô tự nhiên ND/DR/Oven | Nhiệt độ Temp (oC) +/-5 |  | Thời gian sấy Dur. Min. | Tia cực tím UV | Độ dày khuôn Emulsion thickness (Mn) | Cỡ SIZE (mm) |  |  | Lưới #MESH |  | Góc Angle +/-3 | Mã khuôn Plate code |  | Số quản lí khuôn Control number | Ghi chú Remark
|  | Mầu Color |  | Tên mực Ink name | Mã mực Ink code | Hãng Maker
1 | R | WN-212 |  | CCLISOL-1160 | HI1160 | CCL MIX | T980 |  | 16 | 0 |  |  |  | BS |  | OVEN | 60 |  | 20 |  | 15 | 700*950 |  |  | L120 |  | 22.5 | SP1620-1 |  | 44
2 | R | WN-108 |  | CCLISOL-1161 | HI1161 | CCL MIX | T980 |  | 16 | 0 |  |  |  | BS |  | OVEN | 60 |  | 20 |  | 15 | 700*950 |  |  | L120 |  | 22.5 | SP1620-2 |  | 44
3 | R | PANTONE 186 C |  | CCLISOL-1164 | HI1164 | CCL MIX | T980 |  | 16 | 0 |  |  |  | BS |  | OVEN | 60 |  | 20 |  | 15 | 700*950 |  |  | UX100 |  | 22.5 | SP1620-4 |  | 44
4 | R | WN-366 |  | CCLISOL-1159 | HI1159 | CCL MIX | T980 |  | 16 | 0 |  |  |  | BMS |  | OVEN | 60 |  | 20 |  | 15 | 700*950 |  |  | L120 |  | 22.5 | SP1620-3 |  | 44 | VIC HDN 3%
5 | R | VIC-120 CONC WHITE |  | VIC-120 CONC WHITE (1can=15kg) | VI2 | SEIKO | T980 |  | 16 | 0 |  |  |  | BMS |  | OVEN | 60 |  | 20 |  | 15 | 700*950 |  |  | UX59 |  | 22.5 | SP1620-15 |  | 45
6 | R | DENSE BLACK |  | HSSISOL-1057 | HI1057 | CCL MIX | T980 |  | 16 | 0 |  |  |  | BMS |  | OVEN | 60 |  | 20 |  | 15 | 700*950 |  |  | UX100 |  | 22.5 | SP1620-5 |  | 45
7 | R | WN-341 |  | CCLISOL-1163 | HI1163 | CCL MIX | T980 |  | 16 | 0 |  |  |  | BS |  | OVEN | 60 |  | 20 |  | 15 | 700*950 |  |  | L120 |  | 22.5 | SP1620-7 |  | 44
8 | R | MEDIUM WHITE |  | CCLISOL-1199 | HI1199 | CCL MIX | T980 |  | 16 | 0 |  |  |  | BR |  | OVEN | 60 |  | 20 |  | 15 | 700*950 |  |  | UX100 |  | 22.5 | SP1620-16 |  | 44
9 | S | CLEAR |  | HSV046 ( UV Y0131 PET ) | HS24 | SEIKO |  |  |  | 0 |  |  |  | BS | [5 empty] | UV | 40 | 700*950 |  |  | EX59 |  | 22.5 | SP1620-13 |  | 45
Ghi chú Remarrks |  | Ép dán SJ450 ở mặt in phía trên
Lại REV |  | Nội dung CONTENTS | [6 empty] | Ngày | [5 empty] | Bởi BY |  |  | Người tạo R&D Issued by R&D |  |  |  | Xác nhận bởi R&D Confirmed by R&D |  |  |  |  | Xác nhận bởi PD Confirmed by PD |  |  | Xác nhận bởi QA Confirmed by QA
1 |  | Đổi từ PET-SH02 T0.25=> PET-SH02 T0.188 | [6 empty] | 22/11/2021 | [5 empty] | TUOITTH
2 | [17 empty] | NAMNV
3
4
5 | [17 empty] | Date:..../...../..... |  |  |  | Date:..../...../..... |  |  |  |  | Date:..../...../..... |  |  | Date:..../...../.....