## TDSheet
Công ty TNHH CCL Design Việt Nam CCL Design Vietnam Co. Ltd | [17 empty] | Mức độ kiểm tra Inspection Level |  |  |  |  | Số tham chiếu REF NO: |  |  | CCL-Silk-15096 |  |  |  | Approved
Thông số kỹ thuật sản phẩm tiêu chuẩn In Lụa SILK SCREEN PRINTING STANDARD PRODUCT SPECIFICATION | [17 empty] | Kiểm soát HSF ngặt |  |  |  |  | Spec A126 |  |  | RoHS Compliance
Khách hàng Customer |  |  | Mã SP Part No |  |  | Tên SP Part Name |  |  |  |  | Tên Nguyên Liệu Material Type | [6 empty] | Cỡ Nguyên Liệu Material size |  |  |  |  | Tên ép dán/Tape Lamination/Tape |  |  |  | Cỡ ép dán/Tape Lamination/Tape size |  |  | Cavity ép dán Lamination cavity
DEMO_CUSTOMER_1 |  |  | DEMO-PN-002 |  |  | Demo Panel B |  |  |  |  | PET SH01 (old code: SH02) T0.25-L001 | [6 empty] | 335x300000
Số lượng/1 lần in Printing cavity |  |  | Bước nhảy Length pitch |  |  | Kích thước SP Product size (mm) |  |  |  |  | Đường kính Diameter (mm) | [6 empty] | Vàng đậm YS : YELLOW SHARP | [5 empty] | Xanh đậm BS : BLUE SHARP |  |  |  |  | ND: Khô tự nhiên
3 |  |  | 545 |  |  | 526.2 |  | x | 104 |  | 0 | [6 empty] | Vàng trung tính YMS:YELLOW MEDIUM SHARP | [5 empty] | Xanh trung tính BMS:BLUE MEDIUM SHARP |  |  |  |  | NATURAL DRY
[18 empty] | Vàng đều YR : YELLOW ROUND | [5 empty] | Xanh đều BR : BLUE ROUND |  |  |  |  | DR: Sấy trong phòng DRY ROOM
Stt No. | In (PRINTING) | [9 empty] | Sấy (DRYING) | [8 empty] | Thông số khuôn in (Plate parameter)
| Mặt in Printing surface | Đề nghị kiểm tra màu cho mầu sắc nét PLEASE " CHECK COLOUR " FOR HIGHLIGHTED COLOUR |  |  |  |  | Chất hãm Retarder |  | Độ nhớt Viscosity +/-3 | Tốc độ Printing speed (shoot/ min) | Tốc độ kéo giấy (%) +/-10 | Tốc độ Squezee (%) +/-10 | Tốc độ gạt mực (%) +/-10 | Điều kiện ống lăn Squeege condition |  | Khô tự nhiên ND/DR/Oven | Nhiệt độ Temp (oC) +/-5 |  | Thời gian sấy Dur. Min. | Tia cực tím UV | Độ dày khuôn Emulsion thickness (Mn) | Cỡ SIZE (mm) |  |  | Lưới #MESH |  | Góc Angle +/-3 | Mã khuôn Plate code |  | Số quản lí khuôn Control number | Ghi chú Remark
|  | Mầu Color |  | Tên mực Ink name | Mã mực Ink code | Hãng Maker
1 | R | RED 186 C |  | HSSISOL-178 | HI178 | CCL MIX | T980 |  | 16 | 0 |  |  |  | BS |  | OVEN | 80 |  |  |  | 15 | 700*950 |  |  | UX100 |  | 22.5 | SP1263-1
2 | R | WKC-311 |  | HSSISOL-287 | HI287 | CCL MIX | T980 |  | 16 | 0 |  |  |  | BS |  | OVEN | 80 |  |  |  | 15 | 700*950 |  |  | L120 |  | 22.5 | SP1265-2
3 | R | MIRROR SILVER |  | MIR 41000 MIRROR SILVER | MI3 | TEIKOKU |  |  |  | 0 |  |  |  | BS |  | OVEN | 80 |  |  |  | 10 | 700*950 |  |  | L120 |  | 22.5 | SP1263-3
4 | R | WKC-217 |  | HSSISOL-457 | HI457 | CCL MIX | T980 |  | 16 | 0 |  |  |  | BMS |  | OVEN | 80 |  |  |  | 15 | 700*950 |  |  | L120 |  | 22.5 | SP1263-4
5 | R | DENSE BLACK |  | VIC-710 BLACK (1can=18kg) | VI20 | SEIKO | T980 |  | 16 | 0 |  |  |  | BMS |  | OVEN | 80 |  |  |  | 15 | 700*950 |  |  | UX100 |  | 22.5 | SP1263-5 |  |  | THÊM H3%
6 | R | WR-143 |  | HSSISOL-458 | HI458 | CCL MIX | T980 |  | 16 | 0 |  |  |  | BMS |  | OVEN | 80 |  |  |  | 15 | 700*950 |  |  | UX59 |  | 22.5 | SP1263-12
7 | R | DENSE BLACK |  | VIC-710 BLACK (1can=18kg) | VI20 | SEIKO | T980 |  | 16 | 0 |  |  |  | BMS |  | OVEN | 80 |  |  |  | 15 | 700*950 |  |  | UX90 |  | 90 | SP1263-7
8 | R | Medium white (Pana) |  | HSSISOL-362 | HI362 | CCL MIX | T980 |  | 14 | 0 |  |  |  | BMS |  | OVEN | 80 |  |  |  | 15 | 700*950 |  |  | UX100 |  | 22.5 | SP1263-8
9 | R | WN-241 |  | HSSISOL-464 | HI464 | CCL MIX | T980 |  | 5 | 0 |  |  |  | BMS |  | OVEN | 80 |  |  |  | 15 | 700*950 |  |  | L120 |  | 22.5 | SP1263-9
10 | R | MEDIUM |  | HSSISOL-474 | HI474 | CCL MIX | T980 |  | 5 | 0 |  |  |  | BMS |  | OVEN | 80 |  |  |  | 15 | 700*950 |  |  | L120 |  | 22.5 | SP1263-9
Ghi chú Remarrks
Lại REV |  | Nội dung CONTENTS | [6 empty] | Ngày | [5 empty] | Bởi BY |  |  | Người tạo R&D Issued by R&D |  |  |  | Xác nhận bởi R&D Confirmed by R&D |  |  |  |  | Xác nhận bởi PD Confirmed by PD |  |  | Xác nhận bởi QA Confirmed by QA
1 |  | Cải tiến màu đèn | [6 empty] | 24/04/2020 | [5 empty] | TUOITTH
2 | [17 empty] | NAMNV
3
4
5 | [17 empty] | Date:..../...../..... |  |  |  | Date:..../...../..... |  |  |  |  | Date:..../...../..... |  |  | Date:..../...../.....