## TDSheet
Công ty TNHH CCL Design Việt Nam CCL Design Vietnam Co. Ltd | [17 empty] | Mức độ kiểm tra Inspection Level |  |  |  |  | Số tham chiếu REF NO: |  |  | CCL-Silk-30012 |  |  |  | Approved
Thông số kỹ thuật sản phẩm tiêu chuẩn In Lụa SILK SCREEN PRINTING STANDARD PRODUCT SPECIFICATION | [17 empty] | Kiểm soát HSF ngặt |  |  |  |  | Spec 1091 |  |  | RoHS Compliance
Khách hàng Customer |  |  | Mã SP Part No |  |  | Tên SP Part Name |  |  |  |  | Tên Nguyên Liệu Material Type | [6 empty] | Cỡ Nguyên Liệu Material size |  |  |  |  | Tên ép dán/Tape Lamination/Tape |  |  |  | Cỡ ép dán/Tape Lamination/Tape size |  |  | Cavity ép dán Lamination cavity
DEMO_CUSTOMER_2 |  |  | DEMO-DT-001 |  |  | DEMO-DT-001 |  |  |  |  | VM Velvet Matte PC Film T0.25-CT396 | [6 empty] | 0.25x305x540 |  |  |  |  | XPC503 ( PET PROTECTIVE FILM ) |  |  |  | 0.05x300x600000 |  |  | 28
Số lượng/1 lần in Printing cavity |  |  | Bước nhảy Length pitch |  |  | Kích thước SP Product size (mm) |  |  |  |  | Đường kính Diameter (mm) | [6 empty] | Vàng đậm YS : YELLOW SHARP | [5 empty] | Xanh đậm BS : BLUE SHARP |  |  |  |  | ND: Khô tự nhiên
28 |  |  | 540 |  |  | 119.7 |  | x | 37.5 |  | 0 | [6 empty] | Vàng trung tính YMS:YELLOW MEDIUM SHARP | [5 empty] | Xanh trung tính BMS:BLUE MEDIUM SHARP |  |  |  |  | NATURAL DRY
[18 empty] | Vàng đều YR : YELLOW ROUND | [5 empty] | Xanh đều BR : BLUE ROUND |  |  |  |  | DR: Sấy trong phòng DRY ROOM
Stt No. | In (PRINTING) | [9 empty] | Sấy (DRYING) | [8 empty] | Thông số khuôn in (Plate parameter)
| Mặt in Printing surface | Đề nghị kiểm tra màu cho mầu sắc nét PLEASE " CHECK COLOUR " FOR HIGHLIGHTED COLOUR |  |  |  |  | Chất hãm Retarder |  | Độ nhớt Viscosity +/-3 | Tốc độ Printing speed (shoot/ min) | Số khoang Sấy Natgraph | Nhiệt độ Temp (oC) +/-5 | Tốc độ sấy (m/phút) Speed (m/minute) +/-1 | Điều kiện ống lăn Squeege condition |  | Khô tự nhiên ND/DR/Oven | Nhiệt độ Temp (oC) +/-5 |  | Thời gian sấy Dur. Min. +/-3 | Tia cực tím UV | Độ dày khuôn Emulsion thickness (Mn) | Cỡ SIZE (mm) |  |  | Lưới #MESH |  | Góc Angle +/-3 | Mã khuôn Plate code |  | Số quản lí khuôn Control number | Ghi chú Remark
|  | Mầu Color |  | Tên mực Ink name | Mã mực Ink code | Hãng Maker
1 | R | Gray 1C |  | Gray 1C | HI1360 | CCL MIX | T980 |  | 16 |  |  |  |  | BS |  | OVEN | 60 |  | 20 |  | 15 | 700*950 |  |  | L120 |  | 22.5 | SP2366-7 |  | 63
2 | R | VIC-710 BLACK |  | VIC-710 BLACK (1can=18kg) | VI20 | SEIKO | T980 |  | 16 |  |  |  |  | BMS |  | OVEN | 60 |  | 20 |  | 15 | 700*950 |  |  | L120 |  | 22.5 | SP2366-8 |  | 63
3 | R | Pantone 136C |  | Pantone 136C | HI1342 | CCL MIX | T980 |  | 16 |  |  |  |  | BMS |  | OVEN | 60 |  | 20 |  | 15 | 700*950 |  |  | UX100 |  | 22.5 | SP2366-3 |  | 63
4 | R | VIC-120 WHITE |  | VIC-120 WHITE (1can=15kg) | VI3 | SEIKO | T980 |  | 16 |  |  |  |  | BMS |  | OVEN | 60 |  | 20 |  | 15 | 700*950 |  |  | UX100 |  | 22.5 | SP2366-3 |  | 63
5 | R | VIC-710 BLACK |  | VIC-710 BLACK (1can=18kg) | VI20 | SEIKO | T980 |  | 16 |  |  |  |  | BMS |  | OVEN | 60 |  | 20 |  | 15 | 700*950 |  |  | UX100 |  | 22.5 | SP2366-4 |  | 63
6 | R | Gray Medium |  | Gray Medium | HI1434 | CCL MIX | T980 |  | 16 |  |  |  |  | BMS |  | OVEN | 60 |  | 20 |  | 15 | 700*950 |  |  | UX100 |  | 22.5 | SP2366-5 |  | 63
7 | R | GLUE |  | 3M SP7533 (3KG / CAN) | 3M18 | 3 | [7 empty] | BR |  | OVEN | 60 |  | 20 |  | 30 | 700*950 |  |  | EX35 |  | 22.5 | SP2366-6 |  | 63
Ghi chú Remarrks |  | Bắt film màu 1,2.
Lại REV |  | Nội dung CONTENTS | [6 empty] | Ngày | [5 empty] | Bởi BY |  |  | Người tạo R&D Issued by R&D |  |  |  | Xác nhận bởi R&D Confirmed by R&D |  |  |  |  | Xác nhận bởi PD Confirmed by PD |  |  | Xác nhận bởi QA Confirmed by QA
1 |  | New Sample | [6 empty] | 25/11/2025 | [5 empty] | NAMNV
2 | [17 empty] | NAMNV
3
4
5 | [17 empty] | Date:..../...../..... |  |  |  | Date:..../...../..... |  |  |  |  | Date:..../...../..... |  |  | Date:..../...../.....